## Feuil1
Outil de calcul du déphasage élaboré par l'équipe BioKlimax
| Masse volumique kg/m3 | lambda | Cap. Th. Massique j/kg | SAISIR l'épaisseur mètre | déphasage en heures | Résistance thermique
Liège en vrac | 75 | 0.046 | 1600 |  | 0 | 0
Liège en panneau expansé | 130 | 0.04 | 1600 |  | 0 | 0
Ouate de cellulose vrac combles perdus | 35 | 0.039 | 2000 |  | 0 | 0
Ouate de cellulose vrac insufflation toiture | 50 | 0.041 | 2000 |  | 0 | 0
Ouate de cellulose vrac insufflation murs | 60 | 0.041 | 2000 |  | 0 | 0
Biofib trio – panneau lin chanvre coton | 30 | 0.039 | 1800 |  | 0 | 0
Biofib Ouate – panneau ouate chanvre | 45 | 0.039 | 1800 |  | 0 | 0
Laine de bois – Isonat Flex 55 | 55 | 0.036 | 2000 |  | 0 | 0
Laine de bois – Steico Flex 036 | 60 | 0.036 | 2000 |  | 0 | 0
Fibre de bois rigide – ISONAT Multisol | 140 | 0.042 | 2000 |  | 0 | 0
Fibre de bois rigide - ISONAT Duoprotect | 180 | 0.044 | 2000 |  | 0 | 0
Fibre de bois rigide - Steico Integral 140 | 140 | 0.044 | 2000 |  | 0 | 0
Fibre de bois rigide – Steico Universal | 230 | 0.048 | 2000 |  | 0 | 0
Saisissez les caractéristiques de votre produit ! |  |  |  |  | #DIV/0! | #DIV/0!
| j | w
| 1000000 | 277
| 1 | 0.000277
SARL Mes Matériaux Ecologiques – PA du Pé Garnier 44650 Corcoué sur Logne - Tel:0240583493 – www.mes-materiaux-ecologiques.com
sarl au capital de 40.000€ -SIREN 803119973 RCS Nantes